## wearcheck_export_4301368
Labornummer | Kundennummer | Probenbezeichnung | Komponente | Region | Maschinentyp | Hersteller | Probe aus | Rtg | Probendatum | Probenentnahme | Datum Ölwechsel | Öl gewechselt | Laufzeit | Einheit (Laufzeit Öl) | Gesamtlaufzeit | Einheit (Gesamtlaufzeit) | Nachfüllmenge seit Wechsel | Einheit (Nachfüllmenge) | Ölmenge im System | Einheit (Ölmenge im System) | Schmierstoff | Komponententyp | Firma | Probe betrifft | Auftragsnummer | Standort | Fe [mg/kg] | Cr [mg/kg] | Co [mg/kg] | Sn [mg/kg] | Al [mg/kg] | Ni [mg/kg] | Cu [mg/kg] | Pb [mg/kg] | Mo [mg/kg] | Ag [mg/kg] | Ti [mg/kg] | V [mg/kg] | Li [mg/kg] | Mn [mg/kg] | PQ-Index | Si [mg/kg] | K [mg/kg] | Na [mg/kg] | Wasser [%] | Wasser K. F. [ppm] | Glykol | Pflanzenöl [%] | Kraftstoff [%] | Dieselkraftstoff [%] | Biodiesel [%] | Rußgehalt [%] | Rußindex | Viskosität bei 40°C [mm²/s] | Viskosität bei 100°C [mm²/s] | Viskositätsindex | Oxidation [A/cm] | Nitration [A/cm] | Sulfation [A/cm] | Farbe | Schmutztragevermögen [%] | Ca [mg/kg] | Mg [mg/kg] | B [mg/kg] | Zn [mg/kg] | P [mg/kg] | Ba [mg/kg] | S [mg/kg] | Chlorgehalt [mg/kg] | BN [mgKOH/g] | AN [mgKOH/g] | Neutralisationszahl [mgKOH/g] | i-pH-Wert | IR-Index | Feste Fremdstoffe [mg/kg] | Luftabscheidevermögen [min] | WAV (Dampfbehandlung) [s] | Jodzahl | Sulfatasche [Gew.-%] | Dichte 15°C [kg/m³] | Koksrückstand Conradson [Gew.-%] | Schaumtest Seq. I [ml/ml] | Schaumtest Seq. II [ml/ml] | Schaumtest Seq. III [ml/ml] | Flammpunkt [°C] | Flammpunkt offen | Ausbluttest, Ölverlust [Gew.-%] | Ausbluttest, Tüpfel-ø [mm] | CFPP Filtrierbarkeit [°C] | Pourpoint [°C] | Cloudpoint [°C] | pH-Wert | Glykolkonz. [%] | Nitrit [mg/l] | Nitrat [mg/l] | Wasserhärte °dH [°dH] | RULER-Additiv 1 [%] | Probenvolumen | RULER-Additiv 2 [%] | Brugger-Test [N/mm²] | Stahl-Korrosion [DIN ISO 7120/A] | Walkpenetration | Ruhpenetration | Tropfpunkt [°C] | Phenolischer Inhibitor [%] | Phenolische Antioxidantien [%] | SAN | Reinheitsklasse ISO | >4µm (ISO) [N/100ml] | >6µm (ISO) [N/100ml] | >14µm (ISO) [N/100ml] | >21µm (SAE) [N/100ml] | >38µm (SAE) [N/100ml] | >70µm (SAE) [N/100ml] | Reinheitsklasse SAE | Spanender Verschleiß [N/100ml] | Gleitverschleiß [N/100ml] | Ermüdungsverschleiß [N/100ml] | Verunreinigungen [N/100ml] | unklassifiziert [N/100ml] | Sb [mg/kg] | W [mg/kg] | Bi | Zr | MPC | Luminanz L | Rotwert a | Gelbwert b | Gewichtszunahme Filter [mg/kg]
3854835 | 3029900 | 1064140 O830 | Heizwasser |  | JMS 416 GS-N.LC | Jenbacher | Heizwasser | 2 | 2018-12-19 | 2018-11-28 |  |  |  |  | 20942 | h |  |  |  |  | keine Angabe |  | Energas BHKW GmbH, Ravensburg | Brigachschiene I
2791853 | 3029900 | 1077358 P799 | Gasmotor |  | JMC 312 GS-B.LC | Jenbacher | Erdgasmotor | 2 | 2015-03-17 | 2015-03-15 | 2014-12-17 |  | 1719 | h | 15040 | h |  |  | 516 | l | Mobil Pegasus 705 | Gasmotor | Energas BHKW GmbH, Ravensburg | BGA Unterstall |  |  | 5 | 0 |  | 0 | 0 | 0 | 1 | 0 | 0 |  |  |  |  | 0 | < 25 | 1 | 0 | 1 | < 0.1 |  | negativ |  |  |  |  | < 0.1 |  | 144.04 | 14.53 | 99 | 1 | 1 | 3 |  |  | 1382 | 5 | 0 | 390 | 298 | 0 | 5563 | < 30 | 1968-03-01 | 1975-02-01 |  | 2016-04-01 | 97.97
2908489 | 3029900 | 1077358 P799 | Gasmotor |  | JMC 312 GS-B.LC | Jenbacher | Erdgasmotor | 2 | 2015-07-21 | 2015-07-20 | 2015-04-28 |  | 1901 | h | 17995 | h |  |  | 516 | l | Mobil Pegasus 705 | Gasmotor | Energas BHKW GmbH, Ravensburg | BGA Unterstall |  |  | 2 | 0 |  | 0 | 0 | 0 | 2 | 0 | 0 |  |  |  |  | 0 | < 25 | 1 | 0 | 1 | < 0.1 |  | negativ |  |  |  |  | < 0.1 |  | 150.69 | 2022-07-15 | 100 | 3 | 2 | 0 |  |  | 1401 | 6 | 0 | 383 | 272 | 0 | 6374 | < 30 | 1983-03-01 | 1977-02-01 |  | 1930-05-01 | 98.06
2908491 | 3029900 | 1077358 P799 | Gasmotor |  | JMC 312 GS-B.LC | Jenbacher | Erdgasmotor | 2 | 2015-08-21 | 2015-08-17 | 2015-04-28 |  | 2562 | h | 18656 | h |  |  | 516 | l | Mobil Pegasus 705 | Gasmotor | Energas BHKW GmbH, Ravensburg | BGA Unterstall |  |  | 3 | 0 |  | 0 | 0 | 0 | 1 | 0 | 0 |  |  |  |  | 0 | < 25 | 0 | 0 | 1 | < 0.1 |  | negativ |  |  |  |  | < 0.1 |  | 151.43 | 15.23 | 101 | 5 | 3 | 3 |  |  | 1327 | 6 | 0 | 382 | 292 | 0 | 6439 | < 30 | 1957-03-01 | 1995-02-01 |  | 1976-04-01 | 97.50
2524684 | 3029900 | 1077358 P799 | Gasmotor |  | JMC 312 GS-B.LC | Jenbacher | Erdgasmotor | 3 | 2014-06-06 | 2014-06-05 |  |  | 2579 | h | 8873 | h |  |  | 516 | l | Mobil Pegasus 705 | Gasmotor | Energas BHKW GmbH, Ravensburg | BGA Unterstall |  |  | 2 | 0 |  | 0 | 1 | 0 | 1 | 0 | 0 | [5 empty] | < 25 | 2 | 0 | 1 | < 0.1 |  | negativ |  |  |  |  | < 0.1 |  | 149.41 | 15.00 | 100 | 8 | 0 | 8 |  |  | 1605 | 1 | 0 | 343 | 254 | 0 | 6171 |  | 1979-02-01 | 2024-03-01 |  | 1995-02-01
2546979 | 3029900 | 1077358 P799 | Gasmotor |  | JMC 312 GS-B.LC | Jenbacher | Erdgasmotor | 2 | 2014-02-06 | 2014-02-04 |  |  | 2122 | h | 6106 | h |  |  | 516 | l | Mobil Pegasus 705 | Gasmotor | Energas BHKW GmbH, Ravensburg | BGA Unterstall |  |  | 2 | 0 |  | 0 | 2 | 0 | 1 | 0 | 0 | [5 empty] | < 25 | 2 | 2 | 1 | < 0.1 |  | negativ |  |  |  |  | < 0.1 |  | 150.79 | 2022-02-15 | 99 | 1 | 1 | 0 |  |  | 1309 | 0 | 0 | 356 | 262 | 0 | 4507 |  | 1940-04-01 | 1973-02-01 |  | 1943-04-01
2546981 | 3029900 | 1077358 P799 | Gasmotor |  | JMC 312 GS-B.LC | Jenbacher | Erdgasmotor | 1 | 2014-01-13 | 2014-01-09 | 2013-11-05 |  |  |  | 5494 | h |  |  | 516 | l | Mobil Pegasus 705 | Gasmotor | Energas BHKW GmbH, Ravensburg | BGA Unterstall |  |  | 2 | 0 |  | 0 | 1 | 0 | 0 | 0 | 1 | [5 empty] | < 25 | 2 | 1 | 3 | < 0.1 |  | negativ |  |  |  |  | < 0.1 |  | 148.42 | 14.65 | 97 | 1 | 1 | 0 |  |  | 1526 | 1 | 0 | 399 | 329 | 0 | 5695 |  | 1968-04-01 | 1960-02-01 |  | 2026-05-01
2621257 | 3029900 | 1077358 P799 | Gasmotor |  | JMC 312 GS-B.LC | Jenbacher | Erdgasmotor | 2 | 2014-07-23 | 2014-07-22 |  |  | 610 | h | 9981 | h |  |  | 516 | l | Mobil Pegasus 705 | Gasmotor | Energas BHKW GmbH, Ravensburg | BGA Unterstall |  |  | 2 | 0 |  | 0 | 1 | 0 | 2 | 0 | 0 | [5 empty] | < 25 | 2 | 2 | 0 | < 0.1 |  | negativ |  |  |  |  | < 0.1 |  | 147.15 | 14.80 | 100 | 4 | 1 | 0 |  |  | 1428 | 2 | 0 | 354 | 272 | 0 | 5044 |  | 1997-03-01 | 1964-02-01 |  | 2024-04-01
2694918 | 3029900 | 1077358 P799 | Gasmotor |  | JMC 312 GS-B.LC | Jenbacher | Erdgasmotor | 3 | 2014-11-25 | 2014-11-24 | 2014-06-13 |  | 3820 | h | 12880 | h |  |  | 516 | l | Mobil Pegasus 705 | Gasmotor | Energas BHKW GmbH, Ravensburg | BGA Unterstall |  |  | 2 | 0 |  | 0 | 1 | 0 | 0 | 1 | 1 |  |  |  |  | 0 | < 25 | 2 | 1 | 3 | < 0.1 |  | negativ |  |  |  |  | < 0.1 |  | 148.20 | 14.77 | 99 | 4 | 2 | 4 |  |  | 1452 | 1 | 0 | 356 | 276 | 0 | 5187 |  | 1938-03-01 | 2022-02-03 |  | 1984-03-01
2694920 | 3029900 | 1077358 P799 | Gasmotor |  | JMC 312 GS-B.LC | Jenbacher | Erdgasmotor | 2 | 2015-07-08 | 2015-07-06 | 2015-04-28 |  | 1594 | h | 17688 | h |  |  | 516 | l | Mobil Pegasus 705 | Gasmotor | Energas BHKW GmbH, Ravensburg | BGA Unterstall |  |  | 2 | 0 |  | 0 | 0 | 0 | 1 | 0 | 0 |  |  |  |  | 0 | < 25 | 2 | 0 | 1 | < 0.1 |  | negativ |  |  |  |  | < 0.1 |  | 148.66 | 2022-07-15 | 102 | 2 | 1 | 0 |  |  | 1383 | 6 | 0 | 381 | 275 | 0 | 6360 | < 30 | 2022-03-04 | 1962-02-01 |  | 1946-05-01 | 98.33
2791841 | 3029900 | 1077358 P799 | Gasmotor |  | JMC 312 GS-B.LC | Jenbacher | Erdgasmotor | 3 | 2015-10-28 | 2015-10-26 | 2015-04-28 |  | 4167 | h | 20261 | h |  |  | 516 | l | Mobil Pegasus 705 | Gasmotor | Energas BHKW GmbH, Ravensburg | BGA Unterstall |  |  | 3 | 0 |  | 0 | 1 | 0 | 2 | 1 | 0 |  |  |  |  | 0 | < 25 | 1 | 0 | 1 | < 0.1 |  | negativ |  |  |  |  | < 0.1 |  | 163.30 | 15.96 | 100 | 10 | 8 | 4 |  |  | 1437 | 7 | 0 | 432 | 318 | 0 | 7125 | < 30 | 1959-02-01 | 2021-03-01 |  | 1999-03-01 | 94.68
2386832 | 3029900 | 1077358 P799 | Gasmotor |  | JMC 312 GS-B.LC | Jenbacher | Erdgasmotor | 2 | 2013-10-10 | 2013-10-08 |  |  | 3294 | h | 3294 | h |  |  | 516 | l | Mobil Pegasus 705 | Gasmotor | Energas BHKW GmbH, Ravensburg | BGA Unterstall |  |  | 3 | 1 |  | 0 | 1 | 0 | 3 | 1 | 0 | [5 empty] | < 25 | 2 | 1 | 2 | < 0.1 |  | negativ |  |  |  |  | < 0.1 |  | 147.93 | 14.67 | 98 | 1 | 1 | 3 |  |  | 1546 | 0 | 0 | 384 | 303 | 0 | 4894 |  | 1969-04-01 | 1980-02-01 |  | 1958-04-01
2386899 | 3029900 | 1077358 P799 | Gasmotor |  | JMC 312 GS-B.LC | Jenbacher | Erdgasmotor | 1 | 2013-06-03 | 2013-05-29 | 2013-05-03 |  | 606 | h | 606 | h |  |  | 516 | l | Mobil Pegasus 705 | Gasmotor | Energas BHKW GmbH, Ravensburg | BGA Unterstall |  |  | 2 | 0 |  | 0 | 0 | 0 | 4 | 0 | 0 | [5 empty] | < 25 | 2 | 0 | 0 | < 0.1 |  | negativ |  |  |  |  | < 0.1 |  | 136.96 | 13.63 | 94 | 7 | 1 | 0 |  |  | 1374 | 0 | 0 | 350 | 283 | 0 | 4483 |  | 1965-05-01 | 1989-01-01 |  | 1968-05-01
3390062 | 3029900 | 1132808 T039 | Kühlmittel |  | jms420 | keine Angabe | Kühlmittel | 3 | 2019-11-06 | 2019-11-04 | [10 empty] | Haertol Frostox W35/65 |  | Energas BHKW GmbH, Ravensburg | Knauf Iphofen II | Probe nach Spülung mit Wasser
3289304 | 3029900 | 1164601 T749 | Gasmotor |  | JMS 316 GS-N.LC | Jenbacher | Erdgasmotor | 3 | 2017-10-10 | 2017-10-06 | 2016-12-23 |  | 3948 |  | 9684 |  |  |  | 300 | l | Fuchs Titan Ganymet Ultra | Erdgasmotor | Energas BHKW GmbH, Ravensburg | Spie Fujitsu Augsburg |  |  | 3 | 0 |  | 0 | 4 | 0 | 2 | 1 | 0 |  |  |  |  | 0 | < 25 | 1 | 25 | 4 | < 0.1 |  | negativ |  |  |  |  | < 0.1 |  | 138.49 | 2022-06-17 | 134 | 16 | 8 | 3 |  |  | 2536 | 6 | 1 | 4 | 583 | 0 | 1747 | < 30 | 1944-05-01 | 1940-03-01 |  | 2013-05-01 | 95.73
3327628 | 3029900 | 1164601 T749 | Gasmotor |  | JMS 316 GS-N.LC | Jenbacher | Erdgasmotor | 2 | 2019-01-21 | 2019-01-17 | 2018-11-29 |  | 1424 | h | 17057 | h |  |  | 300 | l | Fuchs Titan Ganymet Ultra | Erdgasmotor | Energas BHKW GmbH, Ravensburg | Spie Fujitsu Augsburg |  |  | 3 | 0 |  | 0 | 6 | 0 | 3 | 0 | 1 |  |  |  |  | 0 | < 25 | 1 | 26 | 3 | < 0.1 |  | negativ |  |  |  |  | < 0.1 |  | 127.34 | 2022-04-16 | 134 | 15 | 6 | 0 |  |  | 2646 | 7 | 1 | 0 | 577 | 0 | 1741 | < 30 | 1978-05-01 | 1980-02-01 |  | 1953-05-01 | 97.35
3327635 | 3029900 | 1164601 T749 | Gasmotor |  | JMS 316 GS-N.LC | Jenbacher | Erdgasmotor | 2 | 2018-06-28 | 2018-06-26 | 2017-10-25 |  | 4196 | h | 14282 | h |  |  | 300 | l | Fuchs Titan Ganymet Ultra | Erdgasmotor | Energas BHKW GmbH, Ravensburg | Spie Fujitsu Augsburg |  |  | 3 | 0 |  | 0 | 5 | 0 | 1 | 0 | 0 |  |  |  |  | 0 | < 25 | 2 | 26 | 4 | < 0.1 |  | negativ |  |  |  |  | < 0.1 |  | 130.09 | 16.43 | 136 | 15 | 7 | 0 |  |  | 2655 | 6 | 1 | 4 | 549 | 0 | 1623 | < 30 | 1959-05-01 | 1999-02-01 |  | 1942-05-01 | 97.16
3327630 | 3029900 | 1164601 T749 | Gasmotor |  | JMS 316 GS-N.LC | Jenbacher | Erdgasmotor | 2 | 2019-02-13 | 2019-02-08 | 2019-01-30 |  | 264 | h | 17577 | h |  |  | 300 | l | Fuchs Titan Ganymet Ultra | Erdgasmotor | Energas BHKW GmbH, Ravensburg | Spie Fujitsu Augsburg |  |  | 4 | 0 |  | 0 | 6 | 0 | 3 | 0 | 0 |  |  |  |  | 0 | < 25 | 2 | 25 | 3 | < 0.1 |  | negativ |  |  |  |  | < 0.1 |  | 128.82 | 16.34 | 136 | 16 | 7 | 0 |  |  | 2681 | 6 | 1 | 0 | 587 | 0 | 1641 | < 30 | 1983-05-01 | 1997-02-01 |  | 1952-05-01 | 97.23
3199229 | 3029900 | 1166070 T787 | Gasmotor |  | JMS 312 GS-N.LC | Jenbacher | Erdgasmotor | 2 | 2016-10-18 | 2016-10-15 |  |  | 150 | h | 150 | h |  |  | 230 | l | Mobil Pegasus 705 | Erdgasmotor | Energas BHKW GmbH, Ravensburg | BHKW Donautal Geflügel II |  |  | 1 | 0 |  | 0 | 1 | 0 | 10 | 0 | 0 |  |  |  |  | 0 | < 25 | 3 | 0 | 1 | < 0.1 |  | negativ |  |  |  |  | < 0.1 |  | 133.26 | 2022-02-14 | 102 | 3 | 0 | 0 |  |  | 1184 | 6 | 0 | 344 | 274 | 0 | 5014 | < 30 | 1998-05-01 | 1949-01-01 |  | 1957-07-01 | 99.79
3199231 | 3029900 | 1166070 T787 | Gasmotor |  | JMS 312 GS-N.LC | Jenbacher | Erdgasmotor | 1 | 2016-11-03 | 2016-11-02 |  |  | 578 | h | 578 | h | 50 | l | 230 | l | Mobil Pegasus 705 | Erdgasmotor | Energas BHKW GmbH, Ravensburg | BHKW Donautal Geflügel II |  |  | 2 | 0 |  | 0 | 1 | 0 | 10 | 0 | 0 |  |  |  |  | 0 | < 25 | 2 | 1 | 2 | < 0.1 |  | negativ |  |  |  |  | < 0.1 |  | 141.67 | 14.56 | 101 | 4 | 0 | 0 |  |  | 1463 | 8 | 0 | 415 | 307 | 0 | 5424 | < 30 | 1990-04-01 | 2025-02-01 |  | 1936-06-01 | 97.86
3640619 | 3029900 | 1166070 T787 | Gasmotor |  | JMS 312 GS-N.LC | Jenbacher | Erdgasmotor | 2 | 2018-11-09 | 2018-11-07 | 2018-08-31 |  | 1283 | h | 14277 | h | 40 | l | 230 | l | Mobil Pegasus 705 | Erdgasmotor | Energas BHKW GmbH, Ravensburg | BHKW Donautal Geflügel II |  |  | 1 | 0 |  | 0 | 0 | 0 | 0 | 0 | 0 |  |  |  |  | 0 | < 25 | 2 | 0 | 1 | < 0.1 |  | negativ |  |  |  |  | < 0.1 |  | 152.15 | 15.30 | 102 | 8 | 4 | 3 |  |  | 1487 | 8 | 1 | 430 | 333 | 0 | 6109 | < 30 | 1965-03-01 | 2022-12-03 |  | 1972-04-01 | 96.12
3640621 | 3029900 | 1166070 T787 | Gasmotor |  | JMS 312 GS-N.LC | Jenbacher | Erdgasmotor | 1 | 2018-10-11 | 2018-10-09 | 2018-08-31 | 1 | 698 | h | 13693 |  | 40 | l | 230 | l | Mobil Pegasus 705 | Erdgasmotor | Energas BHKW GmbH, Ravensburg | BHKW Donautal Geflügel II |  |  | 1 | 0 |  | 0 | 0 | 0 | 0 | 0 | 0 |  |  |  |  | 0 | < 25 | 2 | 0 | 1 | < 0.1 |  | negativ |  |  |  |  | < 0.1 |  | 143.36 | 14.75 | 102 | 4 | 1 | 0 |  |  | 1370 | 7 | 1 | 394 | 314 | 0 | 5941 | < 30 | 1936-04-01 | 1961-02-01 |  | 1978-05-01 | 98.23
3818292 | 3029900 | 1166070 T787 | Gasmotor |  | JMS 312 GS-N.LC | Jenbacher | Erdgasmotor | 1 | 2019-05-08 | 2019-05-06 | 2019-04-12 | 1 | 530 | h | 18387 | h | 40 | l | 230 | l | Mobil Pegasus 705 | Erdgasmotor | Energas BHKW GmbH, Ravensburg | BHKW Donautal Geflügel II |  |  | 1 | 0 |  | 0 | 0 | 0 | 0 | 0 | 0 |  |  |  |  | 0 | < 25 | 2 | 0 | 1 | < 0.1 |  | negativ |  |  |  |  | < 0.1 |  | 139.98 | 14.53 | 103 | 4 | 2 | 0 |  |  | 1420 | 6 | 2 | 401 | 307 | 0 | 4629 | < 30 | 1963-04-01 | 1943-02-01 |  | 2013-06-01 | 98.72
3936385 | 3029900 | 1166074 T787 | Gasmotor |  | JMS 312 GS-N.LC | Jenbacher | Erdgasmotor | 3 | 2020-01-21 | 2020-01-19 | 2019-07-18 |  | 4177 | h | 24301 | h | 100 | l | 230 | l | Addinol Gas Engine Oil NG 40 | Erdgasmotor | Energas BHKW GmbH, Ravensburg | BHKW Donautal Geflügel I |  |  | 3 | 0 |  | 0 | 2 | 0 | 1 | 1 | 0 |  |  |  |  | 0 | < 25 | 2 | 1 | 0 | < 0.1 |  | negativ |  |  |  |  | < 0.1 |  | 153.82 | 15.51 | 103 | 22 | 10 | 4 |  |  | 1824 | 5 | 2 | 423 | 303 | 0 | 2944 | < 30 | 1945-02-01 | 2026-03-01 |  | 1947-04-01 | 90.08
3199217 | 3029900 | 1166074 T787 | Gasmotor |  | JMS 312 GS-N.LC | Jenbacher | Erdgasmotor | 1 | 2016-10-28 | 2016-10-25 |  |  | 413 | h | 413 | h |  |  | 230 | l | Mobil Pegasus 705 | Erdgasmotor | Energas BHKW GmbH, Ravensburg | BHKW Donautal Geflügel I |  |  | 2 | 0 |  | 0 | 1 | 0 | 7 | 0 | 0 |  |  |  |  | 0 | < 25 | 3 | 1 | 1 | < 0.1 |  | negativ |  |  |  |  | < 0.1 |  | 137.68 | 14.36 | 102 | 3 | 0 | 0 |  |  | 1369 | 7 | 0 | 393 | 293 | 0 | 5598 | < 30 | 2020-05-01 | 2022-08-02 |  | 1973-06-01 | 99.26
4175218 | 3029900 | 1166074 T787 | Gasmotor |  | JMS 312 GS-N.LC | Jenbacher | Erdgasmotor | 1 | 2020-08-14 | 2020-08-10 | 2020-07-30 | 1 | 269 | h | 28572 | h | 50 | l | 230 | l | Addinol Gas Engine Oil NG 40 | Erdgasmotor | Energas BHKW GmbH, Ravensburg | BHKW Donautal Geflügel I |  |  | 1 | 0 |  | 0 | 1 | 0 | 0 | 0 | 1 |  |  |  |  | 0 | < 25 | 1 | 0 | 0 | < 0.1 |  | negativ |  |  |  |  | < 0.1 |  | 126.04 | 13.83 | 107 | 5 | 2 | 0 |  |  | 1448 | 3 | 2 | 344 | 272 | 0 | 2348 | < 30 | 2022-02-05 | 2021-01-01 |  | 2016-07-01 | 99.32
3640614 | 3029900 | 1166074 T787 | Gasmotor |  | JMS 312 GS-N.LC | Jenbacher | Erdgasmotor | 3 | 2018-07-06 | 2018-07-04 |  |  | 2000 | h | 12542 | h | 40 | l | 230 | l | Mobil Pegasus 705 | Erdgasmotor | Energas BHKW GmbH, Ravensburg | BHKW Donautal Geflügel I |  |  | 2 | 0 |  | 0 | 1 | 0 | 0 | 0 | 0 |  |  |  |  | 0 | < 25 | 2 | 0 | 1 | < 0.1 |  | negativ |  |  |  |  | < 0.1 |  | 161.88 | 16.00 | 102 | 14 | 10 | 4 |  |  | 1481 | 6 | 1 | 410 | 307 | 0 | 5225 | < 30 | 1953-02-01 | 1953-03-01 |  | 1987-03-01 | 93.05
3818285 | 3029900 | 1166074 T787 | Gasmotor |  | JMS 312 GS-N.LC | Jenbacher | Erdgasmotor | 2 | 2019-04-03 | 2019-04-01 | 2019-02-18 |  | 916 | h | 17848 | h | 40 | l | 230 | l | Mobil Pegasus 705 | Erdgasmotor | Energas BHKW GmbH, Ravensburg | BHKW Donautal Geflügel I |  |  | 1 | 0 |  | 0 | 1 | 0 | 0 | 0 | 0 |  |  |  |  | 0 | < 25 | 3 | 0 | 2 | < 0.1 |  | negativ |  |  |  |  | < 0.1 |  | 143.24 | 14.76 | 102 | 5 | 2 | 0 |  |  | 1497 | 7 | 2 | 405 | 327 | 0 | 4815 | < 30 | 2022-07-04 | 1983-02-01 |  | 1957-05-01 | 97.95
3289513 | 3029900 | 1175115 T958 |  |  |  |  | Frischöl | 0 | 2017-10-16 | [11 empty] | Fuchs Titan Ganymet Ultra | Erdgasmotor | Energas BHKW GmbH, Ravensburg | HW Ursenwang |  |  | 0 | 0 |  | 0 | 0 | 0 | 0 | 0 | 7 |  |  |  |  | 0 | < 25 | 3 | 22 | 2 | < 0.1 | [6 empty] | < 0.1 |  | 101.55 | 13.43 | 131 | [5 empty] | 2075 | 5 | 1 | 4 | 566 | 0 | 1868 | < 30 | 1966-08-01 | 1948-01-01 |  | 1993-07-01
3257952 | 3029900 | 1193326 U485 | Gasmotor |  | JMS 312 GS-B.LC | Jenbacher | Biogasmotor | 1 | 2016-12-21 | 2016-12-19 | 2016-12-13 | 1 | 75 | h | 247 | h |  |  | 230 | l | Mobil Pegasus 705 | Gasmotor | Energas BHKW GmbH, Ravensburg | BGA Heim |  |  | 0 | 0 |  | 0 | 0 | 0 | 2 | 0 | 0 |  |  |  |  | 0 | < 25 | 2 | 0 | 0 | < 0.1 |  | negativ |  |  |  |  | < 0.1 |  | 134.46 | 13.94 | 100 | 3 | 0 | 0 |  |  | 1364 | 5 | 1 | 342 | 260 | 0 | 5867 | < 30 | 2027-06-01 | 1956-01-01 |  | 8.00 | 99.86
3936347 | 3029900 | 1193737 U502 | Gasmotor |  | JMS 412 GS-B.LC | Jenbacher | Biogasmotor | 2 | 2019-05-08 | 2019-05-07 | 2019-03-28 | 1 | 967 | h | 18485 | h | 120 | l | 315 | l | Petro-Canada Sentron LD 5000 | Gasmotor | Energas BHKW GmbH, Ravensburg | Juragas Beilngries |  |  | 2 | 0 |  | 0 | 1 | 0 | 1 | 0 | 2 |  |  |  |  | 0 | < 25 | 3 | 4 | 45 | < 0.1 |  | negativ |  |  |  |  | < 0.1 |  | 128.16 | 13.87 | 105 | 8 | 1 | 3 |  |  | 2048 | 9 | 7 | 336 | 306 | 0 | 3349 | 35 | 2029-03-01 | 1931-02-01 |  | 1938-06-01 | 97.34
3875019 | 3029900 | 1193737 U502 | Gasmotor |  | JMS 412 GS-B.LC | Jenbacher | Biogasmotor | 1 | 2019-01-29 | 2019-01-28 | 2019-01-07 |  | 500 | h | 16127 | h | 35 | l | 315 | l | Tectrol MethaFlexx HC premium | Gasmotor | Energas BHKW GmbH, Ravensburg | Juragas Beilngries |  |  | 1 | 0 |  | 0 | 1 | 0 | 1 | 0 | 0 |  |  |  |  | 0 | < 25 | 1 | 22 | 3 | < 0.1 |  | negativ |  |  |  |  | < 0.1 |  | 108.52 | 14.38 | 135 | 10 | 1 | 2 |  |  | 2264 | 6 | 2 | 5 | 525 | 0 | 1828 | 43 | 2022-04-07 | 1978-01-01 |  | 1953-06-01 | 98.48
3875021 | 3029900 | 1193737 U502 | Gasmotor |  | JMS 412 GS-B.LC | Jenbacher | Biogasmotor | 2 | 2019-03-19 | 2019-03-18 | 2019-01-07 |  | 1676 | h | 17303 | h | 80 | l | 315 | l | Tectrol MethaFlexx HC premium | Gasmotor | Energas BHKW GmbH, Ravensburg | Juragas Beilngries |  |  | 2 | 0 |  | 0 | 3 | 0 | 1 | 0 | 0 |  |  |  |  | 0 | < 25 | 0 | 23 | 3 | < 0.1 |  | negativ |  |  |  |  | < 0.1 |  | 119.15 | 15.44 | 136 | 12 | 2 | 3 |  |  | 2389 | 7 | 3 | 9 | 513 | 0 | 2123 | < 30 | 2013-05-01 | 1998-02-01 |  | 2022-08-05 | 95.71
3875026 | 3029900 | 1193737 U502 | Gasmotor |  | JMS 412 GS-B.LC | Jenbacher | Biogasmotor | 1 | 2020-01-10 | 2020-01-08 | 2019-12-18 |  | 495 | h | 23968 | h | 70 | l | 315 | l | Petro-Canada Sentron LD 5000 | Gasmotor | Energas BHKW GmbH, Ravensburg | Juragas Beilngries |  |  | 1 | 0 |  | 0 | 1 | 0 | 0 | 0 | 1 |  |  |  |  | 0 | < 25 | 2 | 0 | 3 | < 0.1 |  | negativ |  |  |  |  | < 0.1 |  | 120.01 | 13.25 | 105 | 5 | 1 | 0 |  |  | 1953 | 31 | 3 | 363 | 321 | 0 | 3434 | < 30 | 1989-03-01 | 1954-02-01 |  | 2023-06-01 | 98.25
3416724 | 3029900 | 1193737 U502 | Gasmotor |  | JMS 412 GS-B.LC | Jenbacher | Biogasmotor | 2 | 2017-11-08 | 2017-11-06 | 2017-09-14 |  | 1289 | h | 5438 | h | 50 | l | 315 | l | Tectrol MethaFlexx HC premium | Gasmotor | Energas BHKW GmbH, Ravensburg | Juragas Beilngries |  |  | 2 | 0 |  | 0 | 2 | 0 | 1 | 0 | 1 |  |  |  |  | 0 | < 25 | 1 | 24 | 3 | < 0.1 |  | negativ |  |  |  |  | < 0.1 |  | 123.71 | 15.77 | 135 | 13 | 3 | 4 |  |  | 2314 | 6 | 1 | 6 | 508 | 0 | 2028 | < 30 | 2022-11-05 | 2022-03-03 |  | 1997-04-01 | 94.35
3584689 | 3029900 | 1193737 U502 | Gasmotor |  | JMS 412 GS-B.LC | Jenbacher | Biogasmotor | 2 | 2018-08-29 | 2018-08-28 |  |  | 1027 | h | 12470 | h | 80 | l | 315 | l | Tectrol MethaFlexx HC premium | Gasmotor | Energas BHKW GmbH, Ravensburg | Juragas Beilngries |  |  | 1 | 0 |  | 0 | 2 | 0 | 0 | 0 | 0 |  |  |  |  | 0 | < 25 | 1 | 24 | 3 | < 0.1 |  | negativ |  |  |  |  | < 0.1 |  | 117.44 | 15.25 | 135 | 12 | 1 | 4 |  |  | 2469 | 10 | 2 | 3 | 553 | 0 | 2471 | < 30 | 1998-04-01 | 1990-02-01 |  | 1999-04-01 | 94.89
3584704 | 3029900 | 1193737 U502 | Gasmotor |  | JMS 412 GS-B.LC | Jenbacher | Biogasmotor | 2 | 2018-06-22 | 2018-06-20 | 2018-05-08 |  | 1024 | h | 10818 | h | 80 | l | 315 | l | Tectrol MethaFlexx HC premium | Gasmotor | Energas BHKW GmbH, Ravensburg | Juragas Beilngries |  |  | 1 | 0 |  | 0 | 2 | 0 | 1 | 0 | 0 |  |  |  |  | 0 | < 25 | 1 | 23 | 2 | < 0.1 |  | negativ |  |  |  |  | < 0.1 |  | 119.47 | 15.50 | 136 | 11 | 2 | 4 |  |  | 2535 | 33 | 7 | 34 | 524 | 0 | 2515 | < 30 | 1998-04-01 | 3.00 |  | 2022-06-05 | 95.12
3327642 | 3029900 | 1193737 U502 | Gasmotor |  | JMS 412 GS-B.LC | Jenbacher | Biogasmotor | 2 | 2017-06-13 | 2017-06-12 |  |  | 1929 | h | 1929 | h | 70 | l | 315 | l | Tectrol MethaFlexx HC premium | Gasmotor | Energas BHKW GmbH, Ravensburg | Juragas Beilngries |  |  | 2 | 0 |  | 0 | 3 | 0 | 4 | 1 | 0 |  |  |  |  | 0 | < 25 | 1 | 25 | 3 | < 0.1 |  | negativ |  |  |  |  | < 0.1 |  | 133.20 | 16.30 | 130 | 14 | 1 | 4 |  |  | 2650 | 6 | 1 | 12 | 554 | 0 | 2137 | < 30 | 1966-05-01 | 1997-02-01 |  | 2018-06-01 | 95.30
3416717 | 3029900 | 1193737 U502 | Gasmotor |  | JMS 412 GS-B.LC | Jenbacher | Biogasmotor | 2 | 2017-10-06 | 2017-10-04 | 2017-09-14 |  | 498 | h | 4647 | h | 85 | l | 315 | l | Tectrol MethaFlexx HC premium | Gasmotor | Energas BHKW GmbH, Ravensburg | Juragas Beilngries |  |  | 1 | 0 |  | 0 | 2 | 0 | 1 | 0 | 0 |  |  |  |  | 0 | < 25 | 1 | 22 | 2 | < 0.1 |  | negativ |  |  |  |  | < 0.1 |  | 113.52 | 14.82 | 135 | 10 | 1 | 3 |  |  | 2158 | 5 | 1 | 4 | 510 | 0 | 1970 | < 30 | 2018-06-01 | 2020-02-01 |  | 1975-05-01 | 97.58
2091284 | 3029900 | 1210354 G773 | Gasmotor |  | JMS 312 GS-B.LC | Jenbacher | Biogasmotor | 1 | 2012-02-07 | 2012-02-05 |  |  | 1050 | h | 1050 | h | 180 | l | 366 | l | Mobil Pegasus 710 | Gasmotor | Energas BHKW GmbH, Ravensburg | BGA Muffler |  |  | 2 | 0 |  | 0 | 1 | 0 | 0 | 0 | 1 | [5 empty] | < 25 | 3 | 0 | 0 | < 0.1 |  | negativ |  |  |  |  | < 0.1 |  | 135.26 | 13.87 | 99 | 7 | 1 | 0 |  |  | 2706 | 10 | 1 | 307 | 240 | 0 | 6775 |  | 1972-05-01 | 1977-02-01 |  | 2029-05-01
3625988 | 3029900 | 1228185 U725 | Gasmotor |  | JMS 312 GS-B.LC | Jenbacher | Biogasmotor | 1 | 2019-02-05 | 2019-01-31 | 2019-01-17 |  | 336 | h | 14933 | h |  |  | 216 | l | Addinol GMO MG 40 Extra LA | Gasmotor | Energas BHKW GmbH, Ravensburg | BGA Altheim Walldürn II |  |  | 2 | 0 |  | 0 | 1 | 0 | 0 | 0 | 0 |  |  |  |  | 0 | < 25 | 2 | 0 | 1 | < 0.1 |  | negativ |  |  |  |  | < 0.1 |  | 127.16 | 14.24 | 111 | 8 | 2 | 0 |  |  | 1384 | 12 | 87 | 366 | 294 | 0 | 1065 | 54 | 1947-05-01 | 2020-02-01 |  | 1991-05-01 | 97.85
3625983 | 3029900 | 1228185 U725 | Gasmotor |  | JMS 312 GS-B.LC | Jenbacher | Biogasmotor | 2 | 2018-12-12 | 2018-12-04 | 2018-05-18 |  | 4435 | h | 13595 | h |  |  | 216 | l | Addinol GMO MG 40 Extra LA | Gasmotor | Energas BHKW GmbH, Ravensburg | BGA Altheim Walldürn II |  |  | 5 | 0 |  | 0 | 3 | 0 | 2 | 1 | 0 |  |  |  |  | 0 | < 25 | 1 | 0 | 2 | < 0.1 |  | negativ |  |  |  |  | < 0.1 |  | 145.81 | 15.62 | 110 | 19 | 12 | 4 |  |  | 1650 | 8 | 74 | 430 | 321 | 0 | 945 | < 30 | 2022-10-04 | 1981-03-01 |  | 1933-04-01 | 93.04
3416743 | 3029900 | 1228185 U725 | Gasmotor |  | JMS 312 GS-B.LC | Jenbacher | Biogasmotor | 1 | 2018-01-18 | 2017-12-18 | 2017-12-07 |  | 288 | h | 5682 | h |  |  | 216 | l | Addinol GMO MG 40 Extra LA | Gasmotor | Energas BHKW GmbH, Ravensburg | BGA Altheim Walldürn II |  |  | 1 | 0 |  | 0 | 1 | 0 | 0 | 0 | 4 |  |  |  |  | 0 | < 25 | 2 | 1 | 2 | < 0.1 |  | negativ |  |  |  |  | < 0.1 |  | 122.68 | 14.37 | 117 | 5 | 1 | 0 |  |  | 1300 | 6 | 85 | 348 | 273 | 0 | 1180 | 57 | 2022-05-06 | 1994-01-01 |  | 1957-06-01 | 99.04
3416748 | 3029900 | 1228185 U725 | Gasmotor |  | JMS 312 GS-B.LC | Jenbacher | Biogasmotor | 3 | 2018-04-24 | 2018-04-17 |  |  |  |  | 8376 | h |  |  | 216 | l | Addinol GMO MG 40 Extra LA | Gasmotor | Energas BHKW GmbH, Ravensburg | BGA Altheim Walldürn II |  |  | 4 | 0 |  | 0 | 1 | 0 | 1 | 1 | 0 |  |  |  |  | 0 | < 25 | 1 | 0 | 2 | < 0.1 |  | negativ |  |  |  |  | < 0.1 |  | 134.24 | 15.21 | 116 | 16 | 6 | 4 |  |  | 1438 | 7 | 76 | 383 | 272 | 0 | 1334 | < 30 | 2025-03-01 | 2020-03-01 |  | 1951-04-01 | 92.46 | [46 empty] | 1
8046743 | 3029900 | 1232512 O222 |  |  | keine Angabe | keine Angabe | keine Angabe | 2 | 2015-07-13 | 2015-07-01 |  |  |  |  | 2 | h |  |  |  |  | Mobil Pegasus 705 | Gasmotor | Energas BHKW GmbH, Ravensburg | Aquasol Rottweil |  |  | 18 | 0 |  | 0 | 1 | 0 | 6 | 7 | 1 |  |  |  |  | 0 | < 25 | 3 | 1 | 0 | < 0.1 |  | negativ |  |  |  |  | < 0.1 |  | 133.92 | 13.64 | 97 | 3 | 0 | 0 |  |  | 1274 | 10 | 2 | 364 | 278 | 0 | 7341 | < 30 | 1945-06-01 | 1957-01-01 |  | 1951-07-01 | 99.94
2621308 | 3029900 | 1234265 S222 | Gasmotor |  | JMC 312 GS-N.LC | Jenbacher | Erdgasmotor | 3 | 2014-07-16 | 2014-07-15 |  |  | 1287 | h | 1287 | h |  |  | 216 | l | Mobil Pegasus 705 | Erdgasmotor | Energas BHKW GmbH, Ravensburg | Häring Bubsheim |  |  | 5 | 1 |  | 0 | 2 | 0 | 7 | 1 | 1 |  |  |  |  | 1 | < 25 | 2 | 1 | 0 | < 0.1 |  | negativ |  |  |  |  | < 0.1 |  | 152.84 | 14.97 | 98 | 11 | 0 | 4 |  |  | 1615 | 3 | 0 | 432 | 320 | 0 | 5807 |  | 1988-03-01 | 2022-02-03 |  | 1998-03-01
2621310 | 3029900 | 1234265 S222 | Gasmotor |  | JMC 312 GS-N.LC | Jenbacher | Erdgasmotor | 1 | 2014-08-06 | 2014-08-05 | 2014-07-21 | 1 | 344 | h | 1757 | h | 216 | l | 216 | l | Mobil Pegasus 705 | Erdgasmotor | Energas BHKW GmbH, Ravensburg | Häring Bubsheim |  |  | 2 | 1 |  | 0 | 1 | 0 | 3 | 0 | 0 | [5 empty] | < 25 | 2 | 2 | 2 | < 0.1 |  | negativ |  |  |  |  | < 0.1 |  | 139.56 | 14.47 | 102 | 3 | 1 | 0 |  |  | 1353 | 2 | 0 | 342 | 282 | 0 | 5370 |  | 1983-04-01 | 2022-03-02 |  | 1944-05-01 | [47 empty] | 1
2694836 | 3029900 | 1234265 S222 | Gasmotor |  | JMC 312 GS-N.LC | Jenbacher | Erdgasmotor | 1 | 2014-10-21 | 2014-10-20 | 2014-10-04 | 1 | 346 | h | 3475 | h |  |  | 216 | l | Mobil Pegasus 705 | Erdgasmotor | Energas BHKW GmbH, Ravensburg | Häring Bubsheim |  |  | 1 | 0 |  | 0 | 0 | 0 | 0 | 0 | 0 | [5 empty] | < 25 | 2 | 0 | 0 | < 0.1 |  | negativ |  |  |  |  | < 0.1 |  | 138.67 | 14.18 | 99 | 3 | 1 | 0 |  |  | 1369 | 1 | 1 | 365 | 292 | 0 | 4581 |  | 1998-04-01 | 2022-11-02 |  | 1944-05-01
3457482 | 3029900 | 1235680 D490 | Gasmotor |  | JMS 312 GS-B.LC | Jenbacher | Biogasmotor | 2 | 2017-07-28 | 2017-07-25 | 2017-06-02 |  | 1243 | h | 8456 | h |  |  | 380 | l | Tectrol MethaFlexx HC premium | Gasmotor | Energas BHKW GmbH, Ravensburg | BGA Römerhügel |  |  | 4 | 0 |  | 7 | 3 | 0 | 1 | 0 | 0 |  |  |  |  | 0 | < 25 | 2 | 23 | 2 | < 0.1 |  | negativ |  |  |  |  | < 0.1 |  | 120.78 | 15.43 | 134 | 8 | 2 | 0 |  |  | 2244 | 5 | 1 | 1 | 541 | 0 | 1603 | < 30 | 1961-06-01 | 1942-02-01 |  | 2022-09-06 | 97.52
4212154 | 3029900 | 1313076 U819 | Gasmotor |  | JMS 312 GS-B.LC | Jenbacher | Klärgasmotor | 3 | 2020-06-29 | [5 empty] | 477 | h |  |  | 216 | l | Fuchs Titan Ganymet Ultra | Gasmotor | Energas BHKW GmbH, Ravensburg | Klärschlammvergasung Koblenz | vor Ölwechsel |  | 33 | 2 |  | 1 | 4 | 0 | 119 | 1 | 0 |  |  |  |  | 0 | < 25 | 3 | 20 | 4 | < 0.1 |  | negativ |  |  |  |  | < 0.1 |  | 116.17 | 14.78 | 131 | 11 | 1 | 0 |  |  | 2237 | 6 | 1 | 53 | 493 | 0 | 2078 | 42 | 1960-05-01 | 1931-02-01 |  | 1970-05-01 | 98.66
4212159 | 3029900 | 1313076 U819 | Gasmotor |  | JMS 312 GS-B.LC | Jenbacher | Klärgasmotor | 3 | 2020-06-22 | 2020-06-17 |  |  | 290 | h | 290 | h |  |  | 216 | l | Fuchs Titan Ganymet Ultra | Gasmotor | Energas BHKW GmbH, Ravensburg | Klärschlammvergasung Koblenz |  |  | 31 | 1 |  | 0 | 3 | 0 | 109 | 0 | 0 |  |  |  |  | 0 | < 25 | 4 | 18 | 2 | < 0.1 |  | negativ |  |  |  |  | < 0.1 |  | 112.76 | 14.45 | 130 | 10 | 1 | 0 |  |  | 2155 | 4 | 1 | 54 | 498 | 0 | 1951 | < 30 | 2022-07-06 | 1987-01-01 |  | 2014-06-01 | 99.15
4286957 | 3029900 | 1313076 U819 | Gasmotor |  | JMS 312 GS-B.LC | Jenbacher | Klärgasmotor | 3 | 2020-07-22 | 2020-07-19 | 2020-07-17 | [5 empty] | 200 | l | 216 | l | Fuchs Titan Ganymet Ultra | Gasmotor | Energas BHKW GmbH, Ravensburg | Klärschlammvergasung Koblenz |  |  | 5 | 0 |  | 4 | 2 | 0 | 309 | 0 | 0 |  |  |  |  | 0 | < 25 | 2 | 21 | 2 | < 0.1 |  | negativ |  |  |  |  | < 0.1 |  | 98.97 | 13.52 | 137 | 4 | 1 | 0 |  |  | 2197 | 6 | 1 | 5 | 554 | 0 | 1603 | < 30 | 2022-08-08 | 0.99 |  | 1966-07-01 | 99.81
4358112 | 3029900 | 1313076 U819 | Gasmotor |  | JMS 312 GS-B.LC | Jenbacher | Klärgasmotor | 3 | 2020-11-25 | 2020-11-23 | 2020-11-04 |  | 367 | h | 1613 | h |  |  | 216 | l | Fuchs Titan Ganymet Ultra | Gasmotor | Energas BHKW GmbH, Ravensburg | Klärschlammvergasung Koblenz |  |  | 11 | 1 |  | 0 | 0 | 0 | 20 | 0 | 0 |  |  |  |  | 0 | < 25 | 2 | 23 | 4 | < 0.1 |  | negativ |  |  |  |  | < 0.1 |  | 107.47 | 14.35 | 136 | 11 | 1 | 0 |  |  | 2431 | 7 | 1 | 4 | 596 | 0 | 1978 | 38 | 1998-06-01 | 1997-01-01 |  | 1981-05-01 | 99.12
3625990 | 3029900 | 1320161 V040 | Gasmotor |  | JMS 312 GS-B.LC | Jenbacher | Biogasmotor | 1 | 2018-05-15 | 2018-05-14 | 2017-11-10 |  | 1980 | h | 4030 | h |  |  | 380 | l | Total Nateria MP 40 | Gasmotor | Energas BHKW GmbH, Ravensburg | BGA Menz II |  |  | 2 | 0 |  | 0 | 2 | 0 | 3 | 0 | 3 |  |  |  |  | 0 | < 25 | 2 | 0 | 1 | < 0.1 |  | negativ |  |  |  |  | < 0.1 |  | 126.03 | 2022-08-14 | 110 | 10 | 1 | 3 |  |  | 1574 | 5 | 2 | 395 | 306 | 0 | 2507 | < 30 | 1942-03-01 | 1931-02-01 |  | 2027-05-01 | 95.03 | [46 empty] | 1
3457502 | 3029900 | 1320161 V040 | Gasmotor |  | JMS 312 GS-B.LC | Jenbacher | Biogasmotor | 2 | 2017-10-25 | 2017-10-20 |  |  | 1365 | h | 1365 | h |  |  | 380 | l | Total Nateria MP 40 | Gasmotor | Energas BHKW GmbH, Ravensburg | BGA Menz II |  |  | 2 | 0 |  | 0 | 2 | 0 | 13 | 0 | 5 |  |  |  |  | 0 | < 25 | 1 | 0 | 0 | < 0.1 |  | negativ |  |  |  |  | < 0.1 |  | 122.19 | 13.85 | 111 | 8 | 1 | 0 |  |  | 1476 | 5 | 2 | 370 | 311 | 0 | 2677 | < 30 | 1941-04-01 | 1992-01-01 |  | 2019-06-01 | 97.96
3584797 | 3029900 | 1334934 V478 | Gasmotor |  | JMS 208 GS-N.LC | Jenbacher | Erdgasmotor | 2 | 2018-02-05 | 2018-01-31 |  |  | 750 | h | 750 | h |  |  | 216 | l | Petro-Canada Sentron LD 5000 | Erdgasmotor | Energas BHKW GmbH, Ravensburg | Feulersdorf Eigenbedarf |  |  | 2 | 0 |  | 0 | 2 | 0 | 15 | 0 | 1 |  |  |  |  | 0 | < 25 | 4 | 1 | 1 | < 0.1 |  | negativ |  |  |  |  | < 0.1 |  | 124.12 | 13.49 | 104 | 6 | 0 | 3 |  |  | 1617 | 9 | 3 | 350 | 253 | 0 | 2643 | < 30 | 1985-04-01 | 1939-02-01 |  | 2023-07-01 | 99.25
3584800 | 3029900 | 1334934 V478 | Gasmotor |  | JMS 208 GS-N.LC | Jenbacher | Erdgasmotor | 2 | 2018-03-09 | 2018-03-05 |  |  | 1537 | h | 1537 | h |  |  | 216 | l | Petro-Canada Sentron LD 5000 | Erdgasmotor | Energas BHKW GmbH, Ravensburg | Feulersdorf Eigenbedarf |  |  | 2 | 0 |  | 0 | 2 | 0 | 13 | 0 | 1 |  |  |  |  | 0 | < 25 | 2 | 0 | 1 | < 0.1 |  | negativ |  |  |  |  | < 0.1 |  | 126.74 | 13.68 | 104 | 7 | 1 | 3 |  |  | 1811 | 12 | 2 | 389 | 278 | 0 | 2763 | < 30 | 1967-04-01 | 1960-02-01 |  | 1964-06-01 | 98.44
3626001 | 3029900 | 1340386 V639 | Gasmotor |  | JMS 316 GS-B.LC | Jenbacher | Biogasmotor | 1 | 2018-07-19 | 2018-07-18 | 2018-04-16 |  | 2216 | h | 5161 | h |  |  | 400 | l | Tectrol MethaFlexx Premium | Gasmotor | Energas BHKW GmbH, Ravensburg | Bioenergie Drexler |  |  | 3 | 0 |  | 0 | 3 | 0 | 2 | 1 | 0 |  |  |  |  | 0 | < 25 | 1 | 23 | 3 | < 0.1 |  | negativ |  |  |  |  | < 0.1 |  | 122.46 | 15.79 | 136 | 13 | 3 | 0 |  |  | 2408 | 6 | 0 | 12 | 533 | 0 | 1659 | < 30 | 2023-06-01 | 2018-02-01 |  | 1975-05-01
3753563 | 3029900 | 1340386 V639 | Gasmotor |  | JMS 316 GS-B.LC | Jenbacher | Biogasmotor | 1 | 2018-08-28 | 2018-08-27 | 2018-04-16 |  | 3176 | h | 6121 | h |  |  | 400 | l | Tectrol MethaFlexx Premium | Gasmotor | Energas BHKW GmbH, Ravensburg | Bioenergie Drexler |  |  | 3 | 0 |  | 0 | 3 | 0 | 3 | 1 | 0 |  |  |  |  | 0 | < 25 | 1 | 24 | 3 | < 0.1 |  | negativ |  |  |  |  | < 0.1 |  | 127.48 | 16.13 | 135 | 16 | 4 | 0 |  |  | 2639 | 7 | 1 | 9 | 570 | 0 | 1692 | < 30 | 1990-05-01 | 1955-02-01 |  | 1941-05-01
3809265 | 3029900 | 1340386 V639 | Gasmotor |  | JMS 316 GS-B.LC | Jenbacher | Biogasmotor | 2 | 2019-02-06 | 2019-02-04 | 2018-10-23 |  | 2438 | h | 9933 | h |  |  | 400 | l | Tectrol MethaFlexx premium | Gasmotor | Energas BHKW GmbH, Ravensburg | Bioenergie Drexler |  |  | 4 | 0 |  | 0 | 3 | 0 | 1 | 1 | 0 |  |  |  |  | 0 | < 25 | 1 | 23 | 2 | < 0.1 |  | negativ |  |  |  |  | < 0.1 |  | 126.86 | 16.14 | 136 | 13 | 5 |  |  |  | 2420 | 5 | 1 | 0 | 501 | 0 | 1399 | < 30 | 2019-06-01 | 1946-02-01 |  | 1949-05-01 | 96.75
4034399 | 3029900 | 1340386 V639 | Gasmotor |  | JMS 316 GS-B.LC | Jenbacher | Biogasmotor | 1 | 2020-01-02 | 2019-12-30 | 2019-08-12 |  | 3358 | h | 17497 | h |  |  | 400 | l | Tectrol MethaFlexx Premium | Gasmotor | Energas BHKW GmbH, Ravensburg | Bioenergie Drexler |  |  | 3 | 0 |  | 0 | 3 | 0 | 1 | 0 | 0 |  |  |  |  | 0 | < 25 | 1 | 24 | 2 | < 0.1 |  | negativ |  |  |  |  | < 0.1 |  | 124.86 | 2022-01-16 | 136 | 14 | 5 |  |  |  | 2559 | 6 | 2 | 9 | 529 | 0 | 1563 | < 30 | 1993-05-01 | 1938-02-01 |  | 1934-05-01 | 96.85
4004897 | 3029900 | 1344916 X036 | Gasmotor |  | JMS 312 GS-B.LC | Jenbacher | Biogasmotor | 2 | 2020-01-02 | 2019-12-26 |  |  |  |  | 2646 | h |  |  | 380 | l | Addinol Gas Engine Oil NG 40 | Gasmotor | Energas BHKW GmbH, Ravensburg | BGA Schindelbach |  |  | 1 | 0 |  | 0 | 1 | 0 | 15 | 0 | 0 |  |  |  |  | 0 | < 25 | 1 | 0 | 0 | < 0.1 |  | negativ |  |  |  |  | < 0.1 |  | 131.48 | 14.15 | 106 | 7 | 1 | 0 |  |  | 1713 | 6 | 3 | 360 | 289 | 0 | 2448 | < 30 | 2022-11-05 | 1930-01-01 |  | 2022-08-07 | 99.02
4049177 | 3029900 | 1344916 X036 | Gasmotor |  | JMS 312 GS-B.LC | Jenbacher | Biogasmotor | 1 | 2020-05-23 | 2020-05-11 |  |  | 761 | h | 5017 | h |  |  | 380 | l | Addinol GMO MG 40 Extra LA | Gasmotor | Energas BHKW GmbH, Ravensburg | BGA Schindelbach |  |  | 1 | 0 |  | 0 | 1 | 0 | 10 | 0 | 0 |  |  |  |  | 0 | < 25 | 1 | 1 | 1 | < 0.1 |  | negativ |  |  |  |  | < 0.1 |  | 127.68 | 14.26 | 111 | 8 | 1 | 0 |  |  | 1361 | 7 | 75 | 326 | 265 | 0 | 668 | < 30 | 1978-05-01 | 2022-07-02 |  | 1946-06-01 | 98.85
4077394 | 3029900 | 1376287 X985 | Gasmotor |  | JMS 412 GS-N.LC | Jenbacher | Erdgasmotor | 1 | 2019-11-25 | 2019-11-21 |  |  | 679 | h | 679 | h |  |  | 315 | l | Petro-Canada Sentron LD 5000 | Erdgasmotor | Energas BHKW GmbH, Ravensburg | DLR H2Orizon 412 |  |  | 1 | 0 |  | 0 | 1 | 0 | 1 | 0 | 2 |  |  |  |  | 0 | < 25 | 0 | 0 | 0 | < 0.1 |  | negativ |  |  |  |  | < 0.1 |  | 129.79 | 13.73 | 102 | 8 | 1 | 3 |  |  | 2228 | 9 | 4 | 441 | 337 | 0 | 3074 | 31 | 1944-04-01 | 1951-02-01 |  | 1978-06-01 | 98.03
4077399 | 3029900 | 1376287 X985 | Gasmotor |  | JMS 412 GS-N.LC | Jenbacher | Erdgasmotor | 1 | 2019-12-10 | 2019-12-06 |  |  | 1011 | h | 1011 | h |  |  | 315 | l | Petro-Canada Sentron LD 5000 | Erdgasmotor | Energas BHKW GmbH, Ravensburg | DLR H2Orizon 412 |  |  | 3 | 0 |  | 0 | 1 | 0 | 1 | 0 | 0 |  |  |  |  | 0 | < 25 | 2 | 0 | 2 | < 0.1 |  | negativ |  |  |  |  | < 0.1 |  | 132.61 | 14.00 | 103 | 9 | 1 | 3 |  |  | 2277 | 8 | 4 | 430 | 354 | 0 | 3183 | < 30 | 2019-04-01 | 1977-02-01 |  | 1933-06-01 | 96.98
4175302 | 3029900 | 1376287 X985 | Gasmotor |  | JMS 412 GS-N.LC | Jenbacher | Erdgasmotor | 1 | 2020-05-05 | 2020-04-29 |  |  | 4017 | h | 4017 | h |  |  | 315 | l | Petro-Canada Sentron LD 5000 | Erdgasmotor | Energas BHKW GmbH, Ravensburg | DLR H2Orizon 412 |  |  | 5 | 1 |  | 0 | 2 | 0 | 1 | 4 | 0 |  |  |  |  | 0 | < 25 | 1 | 1 | 1 | < 0.1 |  | negativ |  |  |  |  | < 0.1 |  | 138.41 | 14.28 | 101 | 14 | 2 | 4 |  |  | 2413 | 4 | 0 | 427 | 299 | 0 | 2484 | < 30 | 1977-03-01 | 1930-03-01 |  | 1976-05-01 | 92.40
4175307 | 3029900 | 1376287 X985 | Gasmotor |  | JMS 412 GS-N.LC | Jenbacher | Erdgasmotor | 1 | 2020-04-07 | 2020-03-27 |  |  | 3525 | h | 3525 | h |  |  | 315 | l | Petro-Canada Sentron LD 5000 | Erdgasmotor | Energas BHKW GmbH, Ravensburg | DLR H2Orizon 412 |  |  | 5 | 0 |  | 0 | 2 | 0 | 1 | 5 | 2 |  |  |  |  | 0 | < 25 | 1 | 1 | 2 | < 0.1 |  | negativ |  |  |  |  | < 0.1 |  | 137.80 | 14.30 | 102 | 13 | 2 | 4 |  |  | 2621 | 10 | 3 | 480 | 366 | 0 | 3160 | < 30 | 1974-03-01 | 2022-12-03 |  | 1986-05-01 | 91.26
4034279 | 3029900 | 1383863 Y161 | Gasmotor |  | JMS 412 GS-B.LC | Jenbacher | Biogasmotor | 2 | 2020-07-31 | 2020-07-28 | 2020-03-01 |  | 1222 | h | 3008 | h |  |  | 465 | l | Petro-Canada Sentron LD 5000 | Gasmotor | Energas BHKW GmbH, Ravensburg | Käppeler Bonndorf |  |  | 2 | 0 |  | 0 | 1 | 0 | 1 | 1 | 1 |  |  |  |  | 0 | < 25 | 1 | 0 | 0 | < 0.1 |  | negativ |  |  |  |  | < 0.1 |  | 132.06 | 13.98 | 103 | 9 | 2 | 0 |  |  | 1956 | 5 | 6 | 371 | 300 | 0 | 2865 | < 30 | 1977-03-01 | 2022-11-03 |  | 1944-05-01 | 97.43
4034281 | 3029900 | 1383863 Y161 | Gasmotor |  | JMS 412 GS-B.LC | Jenbacher | Biogasmotor | 2 | 2020-11-04 | 2020-10-26 | 2020-03-01 |  | 1833 | h | 3619 | h |  |  | 465 | l | Petro-Canada Sentron LD 5000 | Gasmotor | Energas BHKW GmbH, Ravensburg | Käppeler Bonndorf |  |  | 4 | 1 |  | 0 | 1 | 0 | 2 | 3 | 1 |  |  |  |  | 0 | < 25 | 2 | 0 | 2 | < 0.1 |  | negativ |  |  |  |  | < 0.1 |  | 136.40 | 2022-12-14 | 101 | 12 | 4 | 3 |  |  | 2019 | 6 | 6 | 425 | 300 | 0 | 2839 | < 30 | 2022-08-03 | 1957-03-01 |  | 1956-04-01 | 95.64
4034286 | 3029900 | 1383863 Y161 | Gasmotor |  | JMS 412 GS-B.LC | Jenbacher | Biogasmotor | 1 | 2019-11-21 | 2019-11-18 |  |  | 940 | h | 940 | h |  |  | 465 | l | Petro-Canada Sentron LD 5000 | Gasmotor | Energas BHKW GmbH, Ravensburg | Käppeler Bonndorf |  |  | 3 | 0 |  | 0 | 0 | 0 | 7 | 0 | 0 |  |  |  |  | 0 | < 25 | 2 | 0 | 1 | < 0.1 |  | negativ |  |  |  |  | < 0.1 |  | 130.95 | 13.73 | 101 | 8 | 1 | 0 |  |  | 2062 | 5 | 5 | 390 | 297 | 0 | 3122 | < 30 | 1973-04-01 | 1987-02-01 |  | 1932-06-01 | 96.89
4068766 | 3029900 | 1393759 Y408 | Gasmotor |  | JMS 412 GS-B.LC | Jenbacher | Biogasmotor | 2 | 2020-01-08 | 2020-01-04 |  |  | 900 | h | 900 | h |  |  | 438 | l | Q8 Mahler G5 SAE 40 | Gasmotor | Energas BHKW GmbH, Ravensburg | BGA Rüede III |  |  | 0 | 0 |  | 0 | 0 | 0 | 1 | 0 | 0 |  |  |  |  | 0 | < 25 | 0 | 2 | 0 | < 0.1 |  | negativ |  |  |  |  | < 0.1 |  | 121.75 | 13.85 | 112 | 8 | 2 | 4 |  |  | 1508 | 2 | 0 | 464 | 383 | 0 | 2358 | < 30 | 1986-03-01 | 1997-01-01 |  | 2022-09-05 | 94.44
4301368 | 3029900 | 1445343 Z588 | Gasmotor |  | JMC 420 GS-B.LC | Jenbacher | Biogasmotor | 1 | 2020-07-31 | 2020-07-30 | 2020-07-05 |  | 220 | h | 220 | h |  | l | 737 | l | Mobil Pegasus 605 Ultra | Gasmotor | Energas BHKW GmbH, Ravensburg | BGA Günther I - Container Nord |  |  | 2 | 0 |  | 0 | 0 | 0 | 3 | 0 | 0 |  |  |  |  | 0 | < 25 | 1 | 0 | 0 | < 0.1 |  | negativ |  |  |  |  | < 0.1 |  | 124.11 | 14.14 | 113 | 4 | 1 | 0 |  |  | 1481 | 3 | 69 | 483 | 382 | 0 | 2680 | 48 | 1992-04-01 | 2014-01-01 |  | 1939-06-01 | 99.58
4301370 | 3029900 | 1445343 Z588 | Gasmotor |  | JMC 420 GS-B.LC | Jenbacher | Biogasmotor | 1 | 2020-08-10 | 2020-08-06 | 2020-07-05 |  | 168 | h | 388 | h |  | l | 737 | l | Mobil Pegasus 605 Ultra | Gasmotor | Energas BHKW GmbH, Ravensburg | BGA Günther I - Container Nord |  |  | 2 | 0 |  | 0 | 0 | 0 | 5 | 0 | 1 |  |  |  |  | 0 | 24 | 1 | 0 | 1 | < 0.1 |  | negativ |  |  |  |  | < 0.1 |  | 125.73 | 14.26 | 113 | 4 | 1 | 0 |  |  | 1494 | 4 | 49 | 489 | 364 | 0 | 2701 | 42 | 1973-04-01 | 1942-01-01 |  | 1942-06-01 | 99.37
4301426 | 3029900 | 1464150 AD16 | Gasmotor |  | JMS312 GS-B.L.C | Jenbacher | Biogasmotor | 1 | 2020-12-14 | 2020-12-10 |  |  | 955 | h | 955 | h |  |  | 380 | l | Addinol GMO MG 40 Extra LA | Gasmotor | Energas BHKW GmbH, Ravensburg | BGA Schindelbach II |  |  | 2 | 0 |  | 0 | 2 | 0 | 4 | 0 | 0 |  |  |  |  | 0 | < 25 | 1 | 1 | 1 | < 0.1 |  | negativ |  |  |  |  | < 0.1 |  | 129.38 | 14.35 | 110 | 8 | 0 | 0 |  |  | 1584 | 7 | 90 | 389 | 299 | 0 | 893 | < 30 | 1989-05-01 | 1999-01-01 |  | 1998-05-01 | 98.19
2524665 | 3029900 | 5391591 C546 | Gasmotor |  | JMS 412 GS-B.L. | Jenbacher | Biogasmotor | 1 | 2014-06-03 | 2014-06-02 | 2014-05-10 |  | 350 | h | 69894 | h | 30 | l | 288 | l | Mobil Pegasus 705 | Gasmotor | Energas BHKW GmbH, Ravensburg | BGA Oberland I Busenberg |  |  | 2 | 0 |  | 0 | 0 | 0 | 0 | 0 | 0 | [5 empty] | < 25 | 2 | 0 | 0 | < 0.1 |  | negativ |  |  |  |  | < 0.1 |  | 144.31 | 14.59 | 100 | 5 | 0 | 3 |  |  | 1295 | 1 | 0 | 334 | 274 | 0 | 5154 |  | 1960-04-01 | 1945-02-01 |  | 1992-04-01 | [48 empty] | 1
2621219 | 3029900 | 5391591 C546 | Gasmotor |  | JMS 412 GS-B.L. | Jenbacher | Biogasmotor | 2 | 2014-10-01 | 2014-09-30 | 2014-08-30 |  | 724 | h | 72457 | h | 70 | l | 288 | l | Mobil Pegasus 705 | Gasmotor | Energas BHKW GmbH, Ravensburg | BGA Oberland I Busenberg |  |  | 5 | 0 |  | 0 | 0 | 0 | 5 | 0 | 0 | [5 empty] | < 25 | 2 | 0 | 1 | < 0.1 |  | negativ |  |  |  |  | < 0.1 |  | 145.60 | 14.54 | 98 | 4 | 1 | 0 |  |  | 1404 | 0 | 0 | 355 | 273 | 0 | 5034 |  | 1981-03-01 | 1951-02-01 |  | 1943-04-01
2621238 | 3029900 | 5391591 C546 | Gasmotor |  | JMS 412 GS-B.L. | Jenbacher | Biogasmotor | 1 | 2015-07-27 | 2015-07-24 | 2015-07-06 |  | 490 | h | 79279 | h | 50 | l | 288 | l | Mobil Pegasus 705 | Gasmotor | Energas BHKW GmbH, Ravensburg | BGA Oberland I Busenberg |  |  | 3 | 0 |  | 0 | 1 | 0 | 3 | 0 | 0 |  |  |  |  | 0 | < 25 | 0 | 0 | 0 | < 0.1 |  | negativ |  |  |  |  | < 0.1 |  | 137.27 | 2022-02-14 | 99 | 1 | 0 | 0 |  |  | 1236 | 4 | 0 | 357 | 269 | 0 | 4010 | < 30 | 1977-04-01 | 2.00 |  | 1961-06-01 | 99.49
2791769 | 3029900 | 5391591 C546 | Gasmotor |  | JMS 412 GS-B.L. | Jenbacher | Biogasmotor | 2 | 2017-02-24 | 2017-02-16 | 2016-12-16 |  | 1478 | h | 92830 | h | 120 | l | 288 | l | Mobil Pegasus 705 | Gasmotor | Energas BHKW GmbH, Ravensburg | BGA Oberland I Busenberg |  |  | 2 | 0 |  | 0 | 3 | 0 | 1 | 0 | 1 |  |  |  |  | 0 | < 25 | 1 | 22 | 3 | < 0.1 |  | negativ |  |  |  |  | < 0.1 |  | 133.37 | 16.47 | 133 | 1 | 5 | 0 |  |  | 2241 | 6 | 1 | 28 | 490 | 0 | 1824 | < 30 | 1937-06-01 | 1956-02-01 |  | 1965-05-01 | 94.95
2791771 | 3029900 | 5391591 C546 | Gasmotor |  | JMS 412 GS-B.L. | Jenbacher | Biogasmotor | 3 | 2016-04-18 | 2016-04-16 |  |  |  |  | 85007 | h |  |  | 288 | l | Mobil Pegasus 705 | Gasmotor | Energas BHKW GmbH, Ravensburg | BGA Oberland I Busenberg |  |  | 3 | 0 |  | 0 | 1 | 0 | 4 | 0 | 0 |  |  |  |  | 0 | < 25 | 1 | 0 | 1 | < 0.1 |  | negativ |  |  |  |  | < 0.1 |  | 155.37 | 15.28 | 99 | 6 | 4 | 5 |  |  | 1312 | 5 | 0 | 380 | 269 | 0 | 6082 | < 30 | 1959-02-01 | 1946-02-01 |  | 1990-03-01 | 94.97
1449107 | 3029900 | 5639401 E915 | Gasmotor |  | JMC 320 GS-N.LC | Jenbacher | Klärgasmotor | 2 | 2011-02-16 | 2011-02-12 |  |  | 800 | h | 800 | h | 30 | l | 370 | l | Mobil Pegasus 610 | Gasmotor | Energas BHKW GmbH, Ravensburg | BGA Ewald Bräunlingen III |  |  | 4 | 1 |  | 0 | 2 | 0 | 1 | 0 | 0 | [5 empty] | < 25 | 16 | 0 | 0 | < 0.1 |  | negativ |  |  |  |  | < 0.1 |  | 147.54 | 14.53 | 97 | 12 | 1 | 4 |  |  | 3152 | 4 | 0 | 8 | 4 | 0 | 7071 |  | 1942-06-01 | 1980-02-01 |  | 1995-04-01
2694797 | 3029900 | 5639401 E915 | Gasmotor |  | JMC 320 GS-N.LC | Jenbacher | Klärgasmotor | 2 | 2014-09-08 | 2014-09-05 | 2014-08-14 |  | 500 | h | 24146 | h |  |  | 370 | l | Mobil Pegasus 705 | Gasmotor | Energas BHKW GmbH, Ravensburg | BGA Ewald Bräunlingen III |  |  | 3 | 0 |  | 0 | 1 | 0 | 0 | 0 | 0 |  |  |  |  | 1 | < 25 | 2 | 1 | 3 | < 0.1 |  | negativ |  |  |  |  | < 0.1 |  | 156.84 | 15.33 | 98 | 3 | 1 | 0 |  |  | 3225 | 5 | 0 | 47 | 31 | 0 | 6818 |  | 1942-07-01 | 1934-03-01 |  | 2016-05-01 | [48 empty] | 3
2840915 | 3029900 | 5639401 E915 | Gasmotor |  | JMC 320 GS-N.LC | Jenbacher | Klärgasmotor | 2 | 2015-10-28 | 2015-10-23 |  |  | 1700 | h | 30740 | h |  |  | 370 | l | Addinol Gas Engine Oil NG 40 | Gasmotor | Energas BHKW GmbH, Ravensburg | BGA Ewald Bräunlingen III |  |  | 3 | 0 |  | 0 | 5 | 0 | 2 | 1 | 1 |  |  |  |  | 0 | < 25 | 26 | 0 | 1 | < 0.1 |  | negativ |  |  |  |  | < 0.1 |  | 125.99 | 14.16 | 111 | 13 | 2 | 5 |  |  | 1612 | 4 | 1 | 446 | 291 | 0 | 2938 | < 30 | 1999-02-01 | 1980-02-01 |  | 1985-04-01 | 92.28
2547023 | 3029900 | 5639401 E915 | Gasmotor |  | JMC 320 GS-N.LC | Jenbacher | Klärgasmotor | 1 | 2014-04-11 | 2014-04-10 | 2014-03-13 |  | 598 | h | 20936 | h | 105 | l | 370 | l | Mobil Pegasus 705 | Gasmotor | Energas BHKW GmbH, Ravensburg | BGA Ewald Bräunlingen III |  |  | 3 | 1 |  | 0 | 1 | 0 | 1 | 0 | 0 | [5 empty] | < 25 | 3 | 0 | 2 | < 0.1 |  | negativ |  |  |  |  | < 0.1 |  | 148.80 | 14.81 | 99 | 6 | 1 | 0 |  |  | 1473 | 0 | 0 | 367 | 303 | 0 | 5332 |  | 1937-04-01 | 1970-02-01 |  | 1999-04-01
2694792 | 3029900 | 5639401 E915 | Gasmotor |  | JMC 320 GS-N.LC | Jenbacher | Klärgasmotor | 2 | 2014-09-16 | 2014-09-15 | 2014-08-14 |  | 737 | h | 24383 | h | 60 | l | 370 | l | Mobil Pegasus 705 | Gasmotor | Energas BHKW GmbH, Ravensburg | BGA Ewald Bräunlingen III |  |  | 3 | 0 |  | 0 | 1 | 0 | 1 | 0 | 0 | [5 empty] | < 25 | 2 | 0 | 2 | < 0.1 |  | negativ |  |  |  |  | < 0.1 |  | 163.05 | 15.77 | 99 | 6 | 3 | 0 |  |  | 3193 | 11 | 0 | 50 | 33 | 0 | 7036 |  | 1974-06-01 | 1990-03-01 |  | 1989-04-01
2270511 | 3029900 | 5639401 E915 | Gasmotor |  | JMC 320 GS-N.LC | Jenbacher | Klärgasmotor | 2 | 2013-04-24 | 2013-04-22 | 2011-10-27 |  | 1157 | h | 13414 | h | 150 | l | 370 | l | Mobil Pegasus 610 | Gasmotor | Energas BHKW GmbH, Ravensburg | BGA Ewald Bräunlingen III |  |  | 14 | 0 |  | 0 | 3 | 0 | 1 | 0 | 0 |  |  |  |  | 1 | < 25 | 7 | 0 | 2 | < 0.1 |  | negativ |  |  |  |  | < 0.1 |  | 159.65 | 15.15 | 95 | 10 | 3 | 4 |  |  | 3459 | 7 | 0 | 4 | 0 | 1 | 6472 |  | 1962-07-01 | 1969-03-01 |  | 1935-05-01 | [47 empty] | 1
2469152 | 3029900 | 5639401 E915 | Gasmotor |  | JMC 320 GS-N.LC | Jenbacher | Klärgasmotor | 2 | 2013-12-18 | 2013-12-16 | 2013-11-06 |  | 941 | h | 18542 | h | 140 | l | 370 | l | Mobil Pegasus 705 | Gasmotor | Energas BHKW GmbH, Ravensburg | BGA Ewald Bräunlingen III |  |  | 2 | 0 |  | 0 | 2 | 0 | 1 | 0 | 0 | [5 empty] | < 25 | 2 | 0 | 2 | < 0.1 |  | negativ |  |  |  |  | < 0.1 |  | 153.81 | 14.99 | 97 | 1 | 1 | 0 |  |  | 1504 | 5 | 0 | 386 | 305 | 0 | 5368 |  | 2022-07-04 | 2022-06-03 |  | 2024-04-01 | [48 empty] | 1
2524704 | 3029900 | 5639401 E915 | Gasmotor |  | JMC 320 GS-N.LC | Jenbacher | Klärgasmotor | 2 | 2014-06-16 | 2014-06-13 | 2014-05-14 |  | 629 | h | 22281 | h | 70 | l | 370 | l | Mobil Pegasus 705 | Gasmotor | Energas BHKW GmbH, Ravensburg | BGA Ewald Bräunlingen III |  |  | 2 | 0 |  | 0 | 1 | 0 | 1 | 0 | 0 | [5 empty] | < 25 | 2 | 1 | 0 | < 0.1 |  | negativ |  |  |  |  | < 0.1 |  | 150.92 | 14.98 | 99 | 2 | 2 | 0 |  |  | 1324 | 3 | 0 | 352 | 295 | 0 | 4692 |  | 1993-03-01 | 1983-02-01 |  | 1946-04-01
2973273 | 3029900 | 5639401 E915 | Gasmotor |  | JMC 320 GS-N.LC | Jenbacher | Klärgasmotor | 2 | 2015-12-17 | 2015-12-15 | 2015-10-28 |  | 1087 | h | 31906 | h |  |  | 370 | l | Addinol Gas Engine Oil NG 40 | Gasmotor | Energas BHKW GmbH, Ravensburg | BGA Ewald Bräunlingen III |  |  | 2 | 0 |  | 0 | 4 | 0 | 1 | 0 | 1 |  |  |  |  | 0 | < 25 | 20 | 0 | 1 | < 0.1 |  | negativ |  |  |  |  | < 0.1 |  | 124.22 | 13.75 | 108 | 11 | 2 | 4 |  |  | 1626 | 4 | 1 | 427 | 276 | 0 | 2819 | < 30 | 2028-03-01 | 2022-10-02 |  | 1954-05-01 | 94.87
3289486 | 3029900 | 6673121 G684 | Gasmotor |  | JMS 412 GS.B.L | Jenbacher | Biogasmotor | 2 | 2017-06-06 | 2017-05-15 | 2017-03-23 |  | 1260 | h | 57386 | h |  |  | 430 | l | Mobil Pegasus 705 | Gasmotor | Energas BHKW GmbH, Ravensburg | BGA Oberland III |  |  | 1 | 0 |  | 0 | 0 | 0 | 3 | 0 | 0 |  |  |  |  | 0 | < 25 | 1 | 0 | 1 | < 0.1 |  | negativ |  |  |  |  | < 0.1 |  | 152.32 | 15.17 | 100 | 4 | 2 | 3 |  |  | 1414 | 5 | 0 | 373 | 301 | 0 | 5164 | < 30 | 1955-03-01 | 1978-02-01 |  | 1993-04-01 | 96.94
3327469 | 3029900 | 6673121 G684 | Gasmotor |  | JMS 412 GS.B.L | Jenbacher | Biogasmotor | 2 | 2017-10-20 | 2017-10-10 | 2017-08-18 |  | 1152 | h | 60730 | h | 100 | l | 430 | l | Fuchs Ganymet 40 | Gasmotor | Energas BHKW GmbH, Ravensburg | BGA Oberland III |  |  | 2 | 0 |  | 0 | 3 | 0 | 1 | 0 | 2 |  |  |  |  | 0 | < 25 | 2 | 24 | 3 | < 0.1 |  | negativ |  |  |  |  | < 0.1 |  | 125.85 | 15.71 | 131 | 11 | 3 | 0 |  |  | 2357 | 6 | 1 | 14 | 509 | 0 | 2049 | 34 | 1949-05-01 | 1955-02-01 |  | 1940-05-01
3327471 | 3029900 | 6673121 G684 | Gasmotor |  | JMS 412 GS.B.L | Jenbacher | Biogasmotor | 2 | 2017-11-13 | 2017-11-10 | 2017-08-18 |  | 1996 | h | 61474 | h | 200 | l | 430 | l | Fuchs Titan Ganymet Ultra | Gasmotor | Energas BHKW GmbH, Ravensburg | BGA Oberland III |  |  | 3 | 0 |  | 0 | 3 | 0 | 1 | 0 | 0 |  |  |  |  | 0 | < 25 | 1 | 23 | 3 | < 0.1 |  | negativ |  |  |  |  | < 0.1 |  | 133.40 | 16.51 | 133 | 14 | 6 | 3 |  |  | 2245 | 6 | 1 | 14 | 472 | 0 | 1973 | < 30 | 1942-04-01 | 1999-02-01 |  | 1984-04-01 | 96.52
2524689 | 3029900 | 6673121 G684 | Gasmotor |  | JMS 412 GS.B.L | Jenbacher | Biogasmotor | 2 | 2014-05-26 | 2014-05-20 | 2014-05-02 |  | 422 | h | 31482 | h | 40 | l | 430 | l | Mobil Pegasus 705 | Gasmotor | Energas BHKW GmbH, Ravensburg | BGA Oberland III |  |  | 1 | 0 |  | 0 | 0 | 0 | 1 | 0 | 0 | [5 empty] | < 25 | 1 | 0 | 0 | < 0.1 |  | negativ |  |  |  |  | < 0.1 |  | 144.68 | 14.58 | 99 | 4 | 0 | 0 |  |  | 1285 | 5 | 0 | 336 | 274 | 0 | 6156 |  | 1944-04-01 | 1930-02-01 |  | 2022-03-05
2524691 | 3029900 | 6673121 G684 | Gasmotor |  | JMS 412 GS.B.L | Jenbacher | Biogasmotor | 2 | 2014-07-09 | 2014-07-08 | 2014-06-11 |  | 613 | h | 32652 | h | 50 | l | 430 | l | Mobil Pegasus 705 | Gasmotor | Energas BHKW GmbH, Ravensburg | BGA Oberland III |  |  | 1 | 0 |  | 0 | 0 | 0 | 2 | 0 | 0 | [5 empty] | < 25 | 2 | 3 | 0 | < 0.1 |  | negativ |  |  |  |  | < 0.1 |  | 146.79 | 14.60 | 98 | 4 | 1 | 3 |  |  | 1359 | 0 | 0 | 334 | 275 | 0 | 5689 |  | 1954-03-01 | 1966-02-01 |  | 2022-04-01
2625189 | 3029900 | 6673121 G684 | Gasmotor |  | JMS 412 GS.B.L | Jenbacher | Biogasmotor | 2 | 2015-03-31 | 2015-03-30 | 2015-03-02 |  | 863 | h | 38866 | h | 70 | l | 430 | l | Mobil Pegasus 705 | Gasmotor | Energas BHKW GmbH, Ravensburg | BGA Oberland III |  |  | 1 | 0 |  | 0 | 0 | 0 | 1 | 0 | 0 |  |  |  |  | 0 | < 25 | 1 | 0 | 1 | < 0.1 |  | negativ |  |  |  |  | < 0.1 |  | 145.17 | 14.48 | 98 | 3 | 1 | 2 |  |  | 1412 | 6 | 1 | 388 | 298 | 0 | 5019 | < 30 | 1973-03-01 | 1973-02-01 |  | 2022-08-05 | 97.53
2625191 | 3029900 | 6673121 G684 | Gasmotor |  | JMS 412 GS.B.L | Jenbacher | Biogasmotor | 2 | 2015-05-19 | 2015-05-18 | 2015-04-18 |  | 705 | h | 40038 | h | 50 | l | 430 | l | Mobil Pegasus 705 | Gasmotor | Energas BHKW GmbH, Ravensburg | BGA Oberland III |  |  | 1 | 0 |  | 0 | 0 | 0 | 1 | 0 | 0 |  |  |  |  | 0 | < 25 | 1 | 1 | 1 | < 0.1 |  | negativ |  |  |  |  | < 0.1 |  | 144.89 | 14.63 | 100 | 2 | 1 | 0 |  |  | 1444 | 6 | 0 | 396 | 312 | 0 | 4677 | < 30 | 1995-03-01 | 1962-02-01 |  | 1988-05-01 | 98.21
2625242 | 3029900 | 6673121 G684 | Gasmotor |  | JMS 412 GS.B.L | Jenbacher | Biogasmotor | 1 | 2014-09-22 | 2014-09-20 | 2014-08-30 |  | 504 | h | 34299 | h | 40 | l | 430 | l | Mobil Pegasus 705 | Gasmotor | Energas BHKW GmbH, Ravensburg | BGA Oberland III |  |  | 4 | 0 |  | 1 | 0 | 0 | 6 | 0 | 0 | [5 empty] | < 25 | 3 | 1 | 0 | < 0.1 |  | negativ |  |  |  |  | < 0.1 |  | 140.96 | 14.25 | 98 | 4 | 0 | 0 |  |  | 1363 | 6 | 1 | 365 | 289 | 0 | 5668 |  | 1996-04-01 | 2022-11-02 |  | 1931-05-01
2791776 | 3029900 | 6673121 G684 | Gasmotor |  | JMS 412 GS.B.L | Jenbacher | Biogasmotor | 2 | 2015-09-10 | 2015-09-09 | 2015-08-01 |  | 928 | h | 42756 | h | 80 | l | 430 | l | Mobil Pegasus 705 | Gasmotor | Energas BHKW GmbH, Ravensburg | BGA Oberland III |  |  | 1 | 0 |  | 0 | 0 | 0 | 2 | 0 | 0 |  |  |  |  | 0 | < 25 | 0 | 0 | 1 | < 0.1 |  | negativ |  |  |  |  | < 0.1 |  | 146.65 | 14.89 | 101 | 3 | 1 | 3 |  |  | 1442 | 5 | 0 | 391 | 287 | 0 | 4775 | < 30 | 1932-03-01 | 1987-02-01 |  | 2015-05-01 | 96.97
2973247 | 3029900 | 6673121 G684 | Gasmotor |  | JMS 412 GS.B.L | Jenbacher | Biogasmotor | 2 | 2015-11-20 | 2015-11-18 | 2015-09-26 |  | 1266 | h | 44434 | h | 100 | l | 430 | l | Mobil Pegasus 705 | Gasmotor | Energas BHKW GmbH, Ravensburg | BGA Oberland III |  |  | 1 | 0 |  | 0 | 0 | 0 | 2 | 0 | 0 |  |  |  |  | 0 | < 25 | 1 | 0 | 1 | < 0.1 |  | negativ |  |  |  |  | < 0.1 |  | 150.04 | 15.14 | 101 | 3 | 2 | 0 |  |  | 1463 | 5 | 1 | 404 | 295 | 0 | 4773 | < 30 | 1975-03-01 | 1990-02-01 |  | 2026-05-01 | 97.39
3062628 | 3029900 | 6673121 G684 | Gasmotor |  | JMS 412 GS.B.L | Jenbacher | Biogasmotor | 2 | 2016-11-11 | 2016-07-05 | 2016-06-03 |  | 757 | h | 49898 | h | 70 | l | 430 | l | Mobil Pegasus 705 | Gasmotor | Energas BHKW GmbH, Ravensburg | BGA Oberland III |  |  | 1 | 0 |  | 0 | 0 | 0 | 2 | 0 | 0 |  |  |  |  | 0 | < 25 | 1 | 0 | 2 | 0.10 |  | negativ |  |  |  |  | < 0.1 |  | 158.94 | 15.57 | 99 | 6 | 2 | 4 |  |  | 1402 | 5 | 0 | 408 | 302 | 0 | 5839 | < 30 | 1934-03-01 | 1959-02-01 |  | 1984-04-01 | 96.08
3062630 | 3029900 | 6673121 G684 | Gasmotor |  | JMS 412 GS.B.L | Jenbacher | Biogasmotor | 3 | 2016-11-10 | 2016-11-02 |  |  | 912 | h | 52644 | h | 80 | l | 430 | l | Mobil Pegasus 705 | Gasmotor | Energas BHKW GmbH, Ravensburg | BGA Oberland III |  |  | 1 | 0 |  | 0 | 0 | 0 | 1 | 0 | 0 |  |  |  |  | 0 | < 25 | 1 | 0 | 1 | < 0.1 |  | negativ |  |  |  |  | < 0.1 |  | 151.25 | 15.16 | 101 | 3 | 2 | 3 |  |  | 1374 | 5 | 0 | 397 | 297 | 0 | 5610 | < 30 | 2016-03-01 | 1974-02-01 |  | 1969-04-01 | 96.88